## Folha 1
RQY010 | m² |  | Tratamento para igualar a diferença de tonalidades em argamassas monocamada.
Tratamento superficial para igualar a diferença de tonalidades em argamassas monocamada, através da aplicação de duas demão de revestimento Cotefilm Ten "REVETÓN", à base de copolímeros acrílicos em dispersão aquosa, pigmentos inorgânicos estáveis, dióxido de titânio e pigmentos extendedores seleccionados, cor branco, acabamento mate, textura lisa, a primeira demão diluída com 20 a 30% de água e a seguinte diluída com 10 a 20% de água, (rendimento: 0,146 l/m² cada demão). O preço inclui a protecção dos elementos da envolvente que possam ser afectados durante os trabalhos.
Unitário |  | Ud | Descrição | Rend. | Preço unitário | Importância
mt27pir150g |  | l | Revestimento Cotefilm Ten "REVETÓN", à base de copolímeros acrílicos em dispersão aquosa, pigmentos inorgânicos estáveis, dióxido de titânio e pigmentos extendedores seleccionados, cor branco, acabamento mate, textura lisa, impermeável à água da chuva, permeável ao vapor de água e resistente aos raios UV; para aplicar com trincha, rolo ou pistola. | 0.292 | 11.95 | 3.49
mo038 |  | h | Oficial de 1ª pintor. | 0.178 | 20.78 | 3.7
mo076 |  | h | Ajudante de pintor. | 0.178 | 20.28 | 3.61
|  | % | Custos directos complementares | 2 | 10.8 | 0.22
[5 empty] | Total: | 11.02